## 清单1
注：未备注双层的为单层，以上技术参数在报价时须提供一份省市级及以上检测机构出具的检测报告复印件（加盖公章），检测报告包含但不限于以上货物技术参数，报告需具备查询电话、查询网址、二维码等查询方式；并提供该检测报告在国家认证认可监督管理委员会网（www.cnca.gov.cn）的查询截图。
产品名称 | 规格型号（cm) | 单位 | 技术参数 | 限价 | 供应商报价
病房被套 | 215×158 | 床 | 1.成份：70（±5）%棉，30（±5）%聚酯纤维； 2.甲醛含量≤20mg/kg；未检出可分解致癌芳香胺染料； 3.pH值：4.0-8.5；无异味； 4.耐水色牢度≥4级，耐摩擦色牢度≥4级，耐汗渍色牢度≥4级，耐皂洗色牢度≥3级; 5.单位面积质量：≥160）g/m²； 6.线密度T(tex):经向18（±2）, 纬向18（±2）； 7.经纬密度：经向600（±10）根/10cm；纬向300（±10）根/10cm； 8.断裂强力：径向≥1000N：纬向：≥540N;撕破强力：径向≥11N，纬向：≥11N； 9.抗勾丝性能：径向≥4级：纬向：≥4级; 10.耐磨性能≥25000次；起球：≥3级。 | 63
病房大单 | 160×270 | 床 |  | 40
病房枕套 | 50×75 | 个 |  | 10
枕芯 | 45×75 | 个 | 1.纤维含量（%）：主面料：棉100，填充物：聚酯纤维100； 2.pH值：4-8.5； 3.甲醛（mg/kg）：≤20； 4.异味：无； 5.可分解致癌芳香胺染料（mg/kg）:未检出 6.单位面积质量（g/m2）:120（±10）; 7.填充物重量≥900g； | 18
儿科被套 | 50×94 | 床 | 1.成份：100%棉； 2.纱支：40s*40s（±3）； 3.密度：133*72（±5）； 4.pH值：4.0-8.5； 5.甲醛含量≤20mg/kg；未检出可分解致癌芳香胺染料； 6.工艺要求：（被套尾部开90cm口，开口一端内超15cm；枕套信封式，压5cm边子）； 7.颜色要求：中标人签订合同前提供色样卡供采购人选择。 | 13
儿科被套 | 215×158 | 床 |  | 49
儿科枕套 | 50×75 | 个 |  | 9
产科大单 | 160×270 | 床 |  | 35
产科被套 | 215×158 | 床 |  | 49
产科枕套 | 50×75 | 床 |  | 9
婴儿床单 | 108×90 | 张 |  | 15
值班被套 | 158×215 | 床 | 1.成份：100%棉； 2.纱支：40s*40s（±3）； 3.密度：133*72（±5） 4.pH值：4.0-8.5； 5.单位面积质量（g/m²）：160（±10）； 6.可分解致癌芳香胺染料（mg/kg）：未检出；无异味； 7.耐水色牢度（级）：≥4-5；耐干摩擦色牢度（级）≥4-5；耐湿摩擦色牢度（级）≥3-4；耐酸汗渍色牢度（级）≥4-5；耐碱汗渍色牢度（级）≥4-5； 8.抗勾丝性能：径向≥4级：纬向：≥4级; 9.工艺要求：（被套尾部开90cm口，开口一端内超15cm； 床罩要求床面使用加压线，底面头端两角打三角形贴片，尾端一角打死，一角通开打带子；枕套信封式，压5cm边子）； 10.耐磨性能(次)：≥20000次。 | 56
值班床单 | 160×260 | 床 |  | 35
值班枕套 | 50×80 | 个 |  | 9
病员服 （衣裤） | XS - 5xL | 套 （分上衣、裤子、一套分别报价） | 1.成份：50（±5）%棉，50（±5）%聚酯纤维； 2.甲醛含量≤20mg/kg；pH值：4.0-8.5；无异味；未检出可分解致癌芳香胺染料 3.耐水色牢度≥3级，耐摩擦色牢度≥3级，耐汗渍色牢度≥3级，耐皂洗色牢度≥3级; 4.断裂强力：经向≥670N；纬向：≥240N; 5.撕破强力：经向≥11N；纬向：≥11N； 6.经向密度≥500根/10cm，纬向密度≥260根/10cm； 7.耐磨性能(次):≥20000次； 8.线密度（tex） 经向：28（±2），纬向：26（±2）； 9.抗勾丝性能：经向≥3级；纬向：≥3级; 10.单位面积质量：（185±5）g/m²； 11.耐磨性能(次):≥20000次；起球：≥3级。 | 45
洗手衣、裤 | XS - 5xL | 套 | 1.成份：100%聚酯纤维； 2.pH值：4.0-8.5； 2.异味：无异味； 3.耐水色牢度≥3级，耐摩擦色牢度≥3级，耐汗渍色牢度≥3级，耐皂洗色牢度≥3级; 4.甲醛含量(mg/kg)：≤20； 5.可分解致癌芳香胺染料（mg/kg）：无； 6.单位面积质量（g/m2): 215（±10）； 7.织物密度（根/10cm）：经向505（±10根/10cm），纬向355（±10根/10cm）； 8.线密度（tex）经向：16（±2），纬向：33（±2）； 9.撕破强力(N):经向≥35，纬向≥39； 10.断裂强力（N）：经向≥1160，纬向≥1025； 11.抗勾丝性能：经向≥3级；纬向：≥4级; 12.耐磨性能(次):≥20000次；起球：≥3级。 13.抗菌性能：；抗金黄色葡萄球菌≥99%；抗大肠杆菌≥99%；抗白色念珠菌≥99%；抗肺炎杆菌≥99%。 | 42
新款手术衣 | 覆背式 | 件 | 示意图见本表子表-覆背式手术衣和腔镜袋示意图 | 69
包布（双层） | 100×100 | 张 | 耐洗涤，耐高温.不起球.柔软.色牢度好 | 29
包布（双层） | 80×80 | 张 |  | 17
包布（双层） | 65×65 | 张 |  | 13
包布（双层） | 50×50 | 张 |  | 8.5
白色中单 | 108×240 | 张 |  | 37
手术中单 | 108×245 | 张 |  | 41
橡皮中单 | 225×100 | 张 |  | 39
大孔巾（双层） | 220×380 | 张 |  | 140
治疗巾(双层) | 50×90 | 张 |  | 13
麻醉孔巾（双层） | 90×70 | 张 |  | 20
孔巾（双层） | 50×70 | 张 |  | 12
妇科孔巾（双层） | 80×63 | 张 |  | 16
剖腹单（双层） | 220×380 | 张 |  | 186
桌布（双层） | 150×220 | 张 |  | 75
盖絮 | 150×200，5斤 | 床 |  | 75
盖絮 | 200×230，5斤 | 床 |  | 85
盖絮 | 150×240，5斤 | 床 |  | 85
儿科盖絮 | 80×85 | 床 |  | 30
婴儿垫絮 | 70×40 | 床 |  | 30
垫絮 | 90×200,5斤 | 床 |  | 65
腔镜器械装载袋 （双层） | 50×30 | 个 | 示意图见本表子表-覆背式手术衣和腔镜袋示意图 | 20
合计 |  |  |  | 1602.5